## 预审部分
（S006）顾客特殊要求 |  |  |  |  | 文件维护记录 备注：更新的正文内容以蓝色字体显示。
[5 empty] | 更改原因 | 更改依据 |  | 更新时间 | 更改责任人 | 审核责任人
序号 | 分类 | 关注 类型 | 订单预审 | 防呆 |  |  | 更新内容简述
信息掌握
1 | 标记 | 预审 | 加快捷标记及周期标记。
2 | 字符 | 共用 | 1、字符在金面上，必须使用高士字符油墨； 2、如没有字符在金面上，可以不用高士字符油墨，可以用字符打印机； 3、对于沉金板：沉金板不允许字符上焊盘(包括大金面)；金面上的字符无法移动时，被削导致的模糊需要确认。 4.上表面处理的字符允许掏开制作；允许删除板外的字符，板边的字符允许挪到板内制作； |  | 预审与客户确认 | 预审与客户确认结果 | 新增 | 20200624 | 张友柱 | 周炜专
| 表面工艺 | 共用 | 当客户有金手指要求，无金手指金厚说明时，金厚按0.8um制作； |  | 预审与客户确认 | 预审与客户确认结果 | 新增 | 20200624 | 张友柱 | 周炜专
3 | 其它项 | 预审 | 1.此客户对工程EQ时效性要求较高，工程师发出EQ之后，需要电话通知客户回复EQ，无法联系客户需要通知销售跟进。 2.类似下图所示的小点每一层均有，均删除制作 |  | 预审与客户确认 | 预审与客户确认结果 | 新增 | 20200624 | 张友柱 | 周炜专
4 | 阻焊 | 共用 | 外层完成铜厚小于2OZ,有0.5pich（包含0.5pich）以下的板，10um≤导线顶部阻焊厚度≤35um,BGA焊盘阻焊油墨高于焊盘尺寸 ≤25um,SMD焊盘焊盘油墨高于焊盘尺寸≤35um. pitch≤0.5mm的BGA区域塞孔面阻焊厚度不可高于周边焊盘35um，其余位置过孔塞孔按照≤50um执行。 以上要求P10无法满足，因此有焊盘Pitch≤0.5mm的设计的板，超P10能力。预审识别出这类的板(前期需要自己看设计，后续客户会在订单文件里备注有BGA，QFN和QFP焊盘pitch≤0.5mm的设计），能力工厂剔除P10 表层铜厚≥2OZ，BGA、SMD及阻焊塞孔要求不可高于焊盘50um |  | 客户补充协议 | S006阻焊厚度要求罗孝贤2020-11-10S006顾客质量要求评审表V2 320003S006阻焊厚度要求罗孝贤2022-06-16顾客质量要求评审表 | 新增 | 20201120 20220709 | 张友柱
5 | 字符 | 共用 | 板外字符均允许忽略制作； |  | 预审与客户确认 | S006-工程EQ问题汇总补充要求罗孝贤2021-08-25S006民品顾客质量要求评审表 | 新增 | 20210827 | 张友柱
若客户设计字符白油上焊盘，默认允许我司将焊盘上字符白油掏掉制作，避免白油字符上焊盘影响焊接，若客户故意设计字符白油上焊盘，客户会在制板说明内告知我司；
6 | 外层 | 共用 | BGA夹线间距不足时，客户允许外层完成铜厚按照最小33.4μm制作，线宽缩小至最小线宽，极限削BGA保证最小间距制作并接受被削BGA变形。
7 | 阻抗 | 共用 | 若出现部分阻抗线实际文件中没有设计，允许忽略阻抗要求，不做控制；
8 | 内层 | 共用 | 若客户设计线路层中存在某两层图形完全一致，无异常，均按文件制作即可；
9 | 钻孔 | 预审 | 此客户非金属钻孔公差经常有偏公差（且正公差）的要求，类似下图所示，请注意仔细核实客户要求。（已出现按+/-0.075投诉多单） |  | 钻孔公差识别错误产生质量问题 | zhangp邮件 关于S006增加客规要求 | 新增 | 2023-06-19 | 张友柱
Note on R4: 作者: 针对更改前和更改后的内容进行简单描述，新增的写新增

## CAM部分
（S006）顾客特殊要求 | [5 empty] | 文件维护记录 备注：更新的正文内容以蓝色字体显示。
[6 empty] | 更改原因 | 更改依据 |  | 更新时间 | 更改责任人 | 审核责任人
序号 | 分类 | 关注 类型 | CAM制作 |  | 防呆 |  |  | 更新内容简述
信息掌握
1 | 验收标准 | CAM | 打叉板： |  |  | 客户协议更改 | S00620180417 | 打叉板 | 20180426
|  |  | Set中Unit数（个） | 允许打叉数(块)
|  |  | ≤5 | 1
|  |  | 6到8 | 2
|  |  | ≥9 | 3
叉板比例不超过订单总数的5%
2 | 字符 | 共用 | 1、字符在金面上，必须使用高士字符油墨； 2、如没有字符在金面上，可以不用高士字符油墨，可以用字符打印机； 3、对于沉金板：工程CAM在ERP字符工序备注：“不允许金面字符渗油印迹”，沉金板不允许字符上焊盘(包括大金面)；金面上的字符无法移动时，被削导致的模糊需要确认。 4.上表面处理的字符允许掏开制作；允许删除板外的字符，板边的字符允许挪到板内制作； |  |  | 预审与客户确认 | 预审与客户确认结果 | 新增 | 20200624 | 张友柱 | 周炜专
|  | CAM | 作为雕刻二维码或条形码使用的白油块，厚度需要20-35μm，要求平整。请注意按白油块平整度规则制作文件和设计ERP流程。 |  |  | 客户协议更改 | S00620180412 | 白油块 | 20180424
3 | 表面工艺 | 共用 | 当客户有金手指要求，无金手指金厚说明时，金厚按0.8um制作； |  |  | 预审与客户确认 | 预审与客户确认结果 | 新增 | 20200624 | 张友柱 | 周炜专
4 | 其它项 | 共用 | 1.类似下图所示的小点每一层均有，均删除制作 |  |  | 预审与客户确认 | 预审与客户确认结果 | 新增 | 20200624 | 张友柱 | 周炜专
5 | 阻焊 | 共用 | 外层完成铜厚小于2OZ,有0.5pich（包含0.5pich）以下的板，10um≤导线顶部阻焊厚度≤35um,BGA焊盘阻焊油墨高于焊盘尺寸 ≤25um,SMD焊盘焊盘油墨高于焊盘尺寸≤35um. pitch≤0.5mm的BGA区域塞孔面阻焊厚度不可高于周边焊盘35um，其余位置过孔塞孔按照≤50um执行。 以上要求P10无法满足，因此有焊盘Pitch≤0.5mm的设计的板，超P10能力。预审识别出这类的板(前期需要自己看设计，后续客户会在订单文件里备注有BGA，QFN和QFP焊盘pitch≤0.5mm的设计），能力工厂剔除P10 表层铜厚≥2OZ，BGA、SMD及阻焊塞孔要求不可高于焊盘50um |  |  | 客户补充协议 | S006阻焊厚度要求罗孝贤2020-11-10S006顾客质量要求评审表V2 320003S006阻焊厚度要求罗孝贤2022-06-16顾客质量要求评审表 | 新增 | 20201120 20220709 | 张友柱
6 | 阻焊 | 共用 | BGA区域不允许假性露铜（阻焊和终检工序需备注） |  |  | P10要求将此要求下发给工程 | ECN升级流程通知与处理方式——当前与ECN相关的问题-20201114 | 新增 | 20201203 | 张友柱
7 | 字符 | 共用 | 板外字符均允许忽略制作； |  |  | 预审与客户确认 | S006-工程EQ问题汇总补充要求罗孝贤2021-08-25S006民品顾客质量要求评审表 | 新增 | 20210827 | 张友柱
若客户设计字符白油上焊盘，默认允许我司将焊盘上字符白油掏掉制作，避免白油字符上焊盘影响焊接，若客户故意设计字符白油上焊盘，客户会在制板说明内告知我司；
8 | 外层 | 共用 | BGA夹线间距不足时，客户允许外层完成铜厚按照最小33.4μm制作，线宽缩小至最小线宽，极限削BGA保证最小间距制作并接受被削BGA变形。
9 | 阻抗 | 共用 | 若出现部分阻抗线实际文件中没有设计，允许忽略阻抗要求，不做控制；
10 | 内层 | 共用 | 若客户设计线路层中存在某两层图形完全一致，无异常，均按文件制作即可；
Note on R4: 作者: 针对更改前和更改后的内容进行简单描述，新增的写新增