## 预审部分
（W002）顾客特殊要求 | [13 empty] | 文件维护记录 备注：更新的正文内容以蓝色字体显示。
[14 empty] | 更改记录 | 更改原因 | 更改责任人 | 审核责任人
序号 | 项目 | 关注 类型 | 订单预审 | [9 empty] | 防呆
信息掌握
0 | 文件整理 | 预审 | 注意！！如果销售模板中有如下类似信息截图，需要核对；如果没有提供，直接预审即可，无需反馈； | [10 empty] | 2019/5/1 2019/8/14 | 1.19年5月，销售王震宇主持公司内部中兴沟通会确定； 2.更改为“无信息截图，直接预审” | 刘涛 | 周炜专
|  | 公用 | 当同时满足以下三条要求时候,需指示CAM增加对准度及铣偏测试条: 1)物料编码对应开头是04015、04018; 2)层数≥6层; 3)有工艺边; (注意:当工艺边宽度＜4mm时,需要与客户确认加大工艺边宽度或不添加对准度测试条) | [10 empty] | 2019/8月/16日正式执行 | PCN要求 | 段会民 | 周炜专
1 | 综合 | 公用 | ①非手机板制作附加要求（注意！！除看如下通用要求以外，客户没有指示为手机板时，附件要求同样需要满足）： | [10 empty] | 见附件蓝色字体（2019/01/03） 更新见附件蓝色字体 （20220523） | 客户下发协议变更W00220181101 660024中兴通讯2022年度技术质量要求王震宇2022-05-11顾客质量要求评审表 | 段会民 张友柱 | 周炜专
2 | 标记 | 公用 | ①标记优先加在板内，如果空间不足，可以用F英文字母代替FP标记；实在无法加下时，允许将标记加在附边上； | [9 empty] | /
|  | 公用 | ②所有板（注意：包含0层板）都要加无铅标记，如果GERBER文件中加了ROHS标记的,请将ROHS标记更改为无铅标记。（因中兴订单无喷锡表面工艺）
|  | 公用 | ③客户无特殊要求时，默认周期格式：WWYY；当有特殊要求时，注意指示：“周期格式XXXX，以此为准”；
|  | 公用 | ④标记优先加在顶层字符层（TO层）；如果TO层加不下，允许加在底层字符（BO层）。若无字符层, 可以加在线路或阻焊层；（注意优先顶层） | [9 empty] | / | 新增（2019/01/03） | 客户下发协议变更W00220181101 | 段会民 | 周炜专
|  | 公用 | ⑤需添加Lot号（批次号），若板内加不下，则需提EQ确认 | [10 empty] | 新增（20200212） | W0022019版中兴技术质量要求王震宇2019-12-19顾客质量要求评审表 | 黄文奇 | 周炜专
|  | 公用 | ⑥高速材料各厂家品牌标识在FP商标旁边或周期旁边增加，以后不要再进行EQ确认。比如使用的是联茂IT170GT，则标识I，I用圆圈圈住 | [10 empty] | 新增（20200515） 新增20220523（新增基材品牌） | W002中兴通讯高速材料标识新规王震宇2020-05-12顾客质量要求评审表 660024中兴通讯2022年度技术质量要求王震宇2022-05-11顾客质量要求评审表 | 张友柱 | 周炜专
|  | 公用 | ⑦默认在字符层添加"MADE IN CHINA"字样，注意字母都是大写 | [10 empty] | 新增20230626 | 660024板面增加字符标识的要求危永亮2023-06-25顾客质量要求评审表 | 张友柱
3 | 表面工艺 | 预审 | ①表面工艺不允许按有铅喷锡；如果制板说明中要求有铅喷锡，EQ确认。 | [9 empty] | 1.表面工艺为“喷锡”，弹窗卡死
|  | 预审 | ②对于非光电板，如果顾客制板说明中的表面处理为沉金+金手指（硬金）时，则直接更改为图镀铜镍金+金手指（硬金），无需确认。 | [9 empty] | 1.识别表面工艺为“沉金”，金手指有勾选，但是未勾选光电板；弹窗“非光电板，客户不允许按沉金+金手指（硬金）制作” | 删除此条（20200521） | 2020年5月20日与销售王经理邮件确认 | 张友柱 | 周炜专
4 | 板材 | 公用 | ①不允许使用低TG板材，需使用高TG板材 | [9 empty] | 1.预审检查时，识别板材参数为“S1141”、“IT-158”时弹窗：“中兴不允许使用低TG板材；“板材参数”填写非高TG，请核实”；
|  | 预审 | ②基材选用清单 | [10 empty] | 新增（20200212） 更新20220523（删除高速板材清单） | W0022019版中兴技术质量要求王震宇2019-12-19顾客质量要求评审表 660024中兴通讯2022年度技术质量要求王震宇2022-05-11顾客质量要求评审表 | 黄文奇 张友柱 | 周炜专
5 | 钻孔 | 公用 | ①注意核实板内孔公差标注及板内槽设计；如下图，金属化孔（注意别看错孔属性！）公差+0.08/-0mm超我司能力, 需与顾客确认； | [9 empty] | 1.预审检查或者Genesis分析时，弹窗：“请注意核实：①板内对单独孔公差标注要求②槽设计要求”
|  | 公用 | ②孔径公差要求（单位：mm） | 压接孔公差要求 | 特定 压接孔 | 孔直径大小 （预审需要指示） |  | 孔公差 |  | 完成孔的孔壁铜厚 |  |  | 钻孔分析时，识别板内有对应成品孔径时，进行弹窗提醒
[6 empty] | d=0.45mm或0.46mm |  | ±0.05mm |  | 孔铜20-60μm
[6 empty] | d=0.34mm |  | ±0.05mm |  | 孔铜20-50μm
[6 empty] | d=0.24mm |  | ±0.05mm |  | 孔铜25-50μm
[5 empty] | 常规 压接孔 | 孔直径大小 |  | d≤1.6mm |  | d＞1.6mm
[6 empty] | 公差要求 |  | ±0.05mm |  | ±0.08mm
|  |  |  | 针对0.8mm、1.6mm两个临界点公差选择，因公英制转化误差问题，统一按如下方式处理： ①金属0.8mm转化后（如0.8002mm），直接按+0.08mm/-0.05mm控制； ②其他条件下的临界点，按照更严格的选择公差即可，不用确认； | [9 empty] | 新增（2019/7/27周炜专） | 防止公英制转化误差导致公差选错，参考华为进行进一步明确； | 周炜专 | 段会民
|  |  |  | 非压接孔孔公差要求 | 孔属性 | 孔直径大小 | d≤0.31mm | 0.31＜d≤0.8mm | 0.8＜d≤1.6mm | 1.6＜d≤2.5mm | 2.5＜d≤6.0mm | d＞6.0mm
[5 empty] | 金属孔 （PTH） |  | 0.05mm/-∞ | ±0.08mm | +0.1/-0.05mm | +0.15 /-0.05mm | +0.15/-0.05mm | +0.3 /-0.05mm
[5 empty] | 非金属孔 (NPTH) |  | ±0.05mm | ±0.05mm | +0.08/-0.05mm | +0.1/-0.05mm | +0.1/-0.05mm | +0.3/-0.05mm
|  | 公用 | ③槽孔公差按照如下控制，需要采用铣槽方式时，金属按+/-0.125mm控制，非金属按照+/-0.1mm控制。 | [10 empty] | 新增（2019/01/03） | 客户下发协议变更W00220181101 | 段会民 | 周炜专
|  | 公用 | ④客户对应孔设计如果是圆圈形状，注意核实孔径大小是否可以优化按钻孔制作，按对应孔公差控制，不要直接全部按铣孔制作；如果必须采用铣孔加工的，金属按+/-0.125mm控制，非金属按照+/-0.1mm控制。
|  | 公用 | ⑤对不同网络的距离＜0.60mm，必须采用分段钻或跳钻等方法，确保玻纤完整 | [10 empty] | 新增20220523 | 660024中兴通讯2022年度技术质量要求王震宇2022-05-11顾客质量要求评审表 | 张友柱
6 | 阻焊 | 公用 | ①绿色油墨（含绿色亚光）：中兴阻焊油墨选择规则如下，预审按照如下对照表，在报价信息“阻焊型号”中进行下拉选择: 优先选用：TAIYO PSR-4000； 允许选用：Taiyo PSR-2000、TAMURA DSR-330、台湾永胜泰 R500、Goo PSR550、Huntsman PR77C、红太HT-50； | [9 empty] | 中兴订单，对应预审端必须有对应勾选，如果对应颜色错误，进行报红处理 | 更改（2019/4/2） | 用客户要求取代内部规则 | 段会民 | 周炜专
|  |  | ②非绿色油墨：无要求 | [10 empty] | 新增（2019/4/9） | 客规遗漏信息补充明确 | 段会民 | 周炜专
7 | 过孔工艺 | 公用 | ①BGA区域有测试孔（一面开小窗一面开大窗）时，BGA区域测试孔按不塞孔制作；
|  | 公用 | ②如果顾客要求过孔塞孔，但这些过孔中有部分孔双面开窗，部分单面开窗，需要对应按照如下处理： 对于双面开窗的过孔，优先与客户确认按盘中孔塞孔，接受非焊接面有绿油帽；客户不同意时按半塞孔。（原因：不塞孔贴片时容易漏锡）； 对于单面开窗的过孔，需要按盘中孔塞孔,但是，需与顾客确认接受孔单边最大2mil渗油；
|  | 公用 | ③表面处理为OSP时，不允许阻焊半塞孔； | [9 empty] | 预审检查时，识别表面工艺为osp时，弹窗：“OSP工艺，不允许阻焊半塞孔”；
|  | 公用 | ④为防止阻焊油墨入孔问题，对取刀刀径≤0.35mm，非阻焊塞孔的过孔，按如下规则处理（注意核实按如下取刀是否可行）：≤0.31mm双面开窗孔，因与0.05mm/-∞公差冲突问题；钻刀孔径表中不填公差，CAM备注“此板存在≤0.31mm双面开窗小孔，公差需按+0.05mm/-∞，请注意避免绿油入孔问题” | [10 empty] | 新增（2019/04/01） 更新2019/6/27 更新2019/07/09 更新2019/11/15 | 技术中心解决阻焊入孔问题增加要求； 更新描述“成品孔径0.25mm”改为“≤0.25mm” 更新描述“成品孔径≤0.25mm”改为“取刀刀径<0.35mm” 增加解决：双面开窗孔，因与0.05mm/-∞公差冲突问题；钻刀中不填公差， | 段会民 | 周炜专
|  |  | 完成铜厚 (注意核实基铜对应完成铜厚) |  |  | 钻孔刀径 |  |  | 阻焊制作方式 （填写报价信息时注意）
|  |  | 完成铜厚要求＜73um |  |  | 【0.3-0.35】mm （优先取刀0.35mm） |  |  | 丝印
|  |  | 完成铜厚＞73um |  |  | 0.35mm |  |  | 丝印
[6 empty] | 0.3mm |  |  | 静电喷涂（阻焊油墨选用：PSR 2000 SP200T）
|  |  | ⑤背钻塞孔要求：（背景）因背钻绿油塞孔不良，造成孔内残留药水，从而使孔壁断开造成开路或微开路； 工程按如下执行： 1）客户有明确要求绿油塞孔，不能更改为树脂塞孔，按客户要求即可； 2）客户没有明确要求绿油塞孔（注意：如下孔表指示也可理解为“没有要求”）、或者明确要求树脂塞孔的，按树脂塞孔制作，不用确认； | [10 empty] | 新增（2019/10/23） | 客户反馈质量预警，更改明确树脂塞孔要求 | 杜香华 | 周炜专
|  | 公用 | ⑥板厚大于等于2.8mm单板，塞孔使用树脂塞孔 | [10 empty] | 新增20220523 | 660024中兴通讯2022年度技术质量要求王震宇2022-05-11顾客质量要求评审表 | 张友柱
8 | 字符 | 公用 | ①类似如下设计白油块上焊盘，直接按掏开做，保证白油不上盘，无需确认；
9 | 外形 | 公用 | ⑧桥连处的邮票孔严格按客户设计要求，桥连处没有邮票孔的按实际文件，不加邮票孔，(举例如附图：)
10 | 叠层翘曲 | 预审 | ①顾客要求按如下模板提供叠层结构或叠层结构及阻抗设计进行确认； | [10 empty] | 更新版本20220523 | 660024中兴通讯2022年度技术质量要求王震宇2022-05-11顾客质量要求评审表 | 张友柱
11 | 背钻 | 公用 | 背钻深度对应的残桩需要满足以下要求，请注意计算核实； | [10 empty] | 新增（2019/01/03） | 客户下发协议变更W00220181101 | 段会民 | 周炜专
12 | 阶梯槽 | 公用 | ①阶梯板的加工要求见下表所列： | [10 empty] | 新增（2019/01/03） | 客户下发协议变更W00220181101 | 段会民 | 周炜专
13 | 金手指 | 公用 | ①金手指开窗要求：金手指的开窗需要按客户的GERBER文件制作，如果存在非常规金手指开窗（如金手指旁边物件露出等）等异常设计时，需要发EQ跟客户确认；
|  | 公用 | ②金手指尺寸公差按照如下图所示控制，注意对应原始尺寸需要测量并截图指示生产（客户没有特殊要求时，倒斜边深度按照0.15mm+/-0.1mm控制（如图，确保最大0.25mm），角度45°+/-5°） | [10 empty] | 新增（2019/01/03） | 客户下发协议变更W00220181101 | 段会民 | 周炜专
|  | 公用 | ③长短及分段金手指要求附件： | [10 empty] | 见附件蓝色字体（2019/01/03） | 客户下发协议变更W00220181101 | 段会民 | 周炜专
14 | 厚铜板 | 公用 | ②厚铜板（内外所有层完成铜厚≥2OZ）测试要求: A.耐电压测试： 顾客明确要求做耐压测试时，预审注意指示：“此板需要做耐压测试，请注意！”；如有具体耐电压测试要求时，按顾客要求指示CAM； 如果没有具体要求时，按照如下默认测试方法： a)测试图形可以采用梳型、Y型电极，或者选择实物单板相同或者不同层的平行导线； b）测试前无需进行回流前处理，测试条件：电压1500V，电流0.1mA,时间10s，电压每秒爬升500V到1500V维持3～5秒； 顾客没有要求做耐压测试时，不做耐电压测试，不用确认；注意指示CAM:“此板不做耐压测试”。 B.电感测试： 有线圈设计同时有电感测试要求，测试图形位置见如下图红色位置（顾客有电感值要求时，需与顾客沟通提供磁芯和参数；顾客没有电感值要求时，测试方法等同华为电感测试（具体咨询华为组工程师）；如果不做电感测试，预审对应指示相关要求）。 | [9 empty] | 中兴订单，识别发现内外层所有层1OZ以上时，指示检查提醒：“内外所有层完成铜厚≥2OZ时，需要做耐压测试；” 内外层所有层2OZ以上时，报红色；
参考耐压测试条件，提醒“请核实是否需要电感测试。”
15 | 电源板 | 公用 | ③电源板加工要求（预审核实客户文件压缩包中“材料代码”，如果是以04015开头的板即为电源板)；如果是电源板，注意指示CAM； | [9 empty] | 识别压缩包中“材料代码”，发现为“04015”开头，在拷贝料号进去时，弹窗提醒：“此板为电源板，请注意！”
|  | 公用 | A.电源板完成铜厚（注意包含孔铜）需满足IPC-III级标准；
|  | 预审 | 厚铜电源板(定义：（内外所有层完成铜厚≥2OZ） B1.禁止使用7628的PP；优选106，次选1080； B2.孔壁间距≥0.65mm，可以使用2116； B3.内层≥3OZ，不建议使用2116PP，如果使用，请注意与客户确认； B4.层数大于等于10层时禁止采用2116以及7628的PP。 B5.电源板层间介质层最小厚度≥88μm（3.5mil）。 | [9 empty] | 对应在叠层设计时，禁止选用 | 厚铜定义更改： 改前：内或外完成铜厚≥2OZ的PCB板 改后：内外所有层完成铜厚≥2OZ （2019/01/03） | 客户下发协议变更W00220181101 | 段会民 | 周炜专
| 高速板 | 公用 | ④高速产品阻抗加工一致性要求。（识别为高速产品时，相关板内说明的测试要求传递给CAM） A.高速产品识别：技术说明表中，阻抗值公差为±8%。 B.预审指示：“测试频率：Coupen测试100%测试，板内阻抗20%抽测。”(随光绘有详细说明测试具体线路文档，如下图所示)。 | [9 empty] | 1.识别阻抗公差为+/-8%，预审检查时进行提醒，高速产品，请注意客规中要求识别与传递；
| 功放城堡板 | 公用 | ⑤功放城堡板需烘板整平流程，防止板子翘曲变形，绝对变形量小于等于1.0mm（客户PN号以0400207开头即功放城堡板） | [10 empty] | 新增（20200212） | W0022019版中兴技术质量要求王震宇2019-12-19顾客质量要求评审表 | 黄文奇 | 周炜专
| 家庭终端板 | 公用 | ⑥家庭终端板无要求时阻焊与字符厚度：5μm-30μm；大面积白油块厚度需在30-50μm。 当订单被定义为家庭终端板，阻焊和字符厚度按照我司标准与客户EQ确认 | [10 empty] | 新增（20211025） | 中兴刚标更新王震宇2021-09-14660024民品顾客质量要求评审表 | 张友柱
16 | 其他 | 公用 | ①PN号以04016开头的印制电路板（预审核实客户文件压缩包中“材料代码”，如果是以04016开头的板)，注意指示打叉板要求： 打叉板比例最大不超过交货数的5%； | [10 empty] | 新增（2019/01/03） | 客户下发协议变更W00220181101 | 段会民 | 周炜专
②CAF要求:默认所有板都有CAF要求（预审注意板材只能选择IT180A或者TU-768即可）；当客户要求无卤素时，请查看联络单满足CAF要求。
|  |  | ③除普通中、高Tg FR4材料外，其他的都需要增加回流焊流程，预审识别符合要求的型号传递给CAM,如碰到无法确认的材料，由工程预审提出评审 | [10 empty] | 新增（20200427） 更新20211104 | ZTE TRX板沟通纪要 中兴补充标注（涨缩相关）王震宇2021-10-30660024民品顾客质量要求评审表 | 张友柱 张友柱 | 周炜专
|  |  | ④孔铜要求（刚性板和刚揉板） | [9 empty] | 非IT-180A板材，预审检查时，直接报红“非IT-180A板材，无法满足CAF要求” | 新增（20200610） | W00220181101 | 张友柱 | 周炜专
|  |  | ⑤P4（揉板和刚揉板）按照如下要求执行 | [10 empty] | 新增（20200622） | / | 张友柱 | 周炜专
|  |  | ⑥对于SMD定义的焊盘，需要对焊盘进行等大处理。确保同一封装下，非SMD焊盘与SMD焊盘等大（大小基本相同即可） | [10 empty] | 新增20211025 | 中兴刚标更新王震宇2021-09-14660024民品顾客质量要求评审表 | 张友柱
|  |  | ⑦0.5mm双排QFN特别要求：焊盘处阻焊开窗尺寸：A+B≥6mil；C+D≥6mil，且min（A/B/C/D）≥1mil （客户有此类要求时先内部评审后再发客户确认） | [10 empty] | 新增20211025 | 中兴刚标更新王震宇2021-09-14660024民品顾客质量要求评审表 | 张友柱
|  |  | ⑧无要求时沉孔堆角公差按0/-4°执行，此要求可能超我司能力，有此类设计的时公差按照+/-10°与客户确认 | [10 empty] | 新增20211025 | 中兴刚标更新王震宇2021-09-14660024民品顾客质量要求评审表 | 张友柱
|  |  | ⑨SMT焊盘公差要求+0.08mm/-0.05mm；当0.2mm＜焊盘尺寸≤0.25mm时，±0.03mm | [10 empty] | 新增20211025 | 中兴刚标更新王震宇2021-09-14660024民品顾客质量要求评审表 | 张友柱
90°0/-40°
D
d

## CAM部分
（W002）顾客特殊要求 | [13 empty] | 文件维护记录 备注：更新的正文内容以蓝色字体显示。
[14 empty] | 更改记录 | 更改原因 | 更改责任人 | 审核责任人
序号 | 项目 | 关注 类型 | CAM制作 | [9 empty] | 防呆
信息掌握
1 | 板材
1 | 综合 | 公用 | ①非手机板制作附加要求（注意！！除看如下通用要求以外，客户没有指示为手机板时，附件要求同样需要满足）： | [10 empty] | 见附件蓝色字体（2019/01/03） 更新见附件蓝色字体 （20220523） | 客户下发协议变更W00220181101 660024中兴通讯2022年度技术质量要求王震宇2022-05-11顾客质量要求评审表 | 段会民 张友柱 | 周炜专
2 | 标记 | 公用 | ①标记优先加在板内，如果空间不足，可以用F英文字母代替FP标记；实在无法加下的，允许将标记加在附边上； | [9 empty] | /
|  | 公用 | ②所有板（注意：包含0层板）都要加无铅标记，如果GERBER文件中加了ROHS标记的,请将ROHS标记更改为无铅标记。（因中兴订单无喷锡表面工艺） | [9 empty] | 1.识别Genesis内是否有无铅标记symbol；若无，弹窗核实
|  | 公用 | ③预审无特殊指示时，默认周期格式：WWYY
|  | 公用 | ④标记优先加在顶层字符层（TO层）白色标记油墨丝印；如果TO层加不下，允许加在底层字符（BO层）。若无字符层, 可以加在线路或阻焊层；（注意优先顶层） | [9 empty] | 1.周期格式非“WWYY”，Genesis提醒 | 新增（2019/01/03） | 客户下发协议变更W00220181101 | 段会民 | 周炜专
|  | 公用 | ⑤需添加Lot号（批次号），若板内加不下，则需提EQ确认 | [10 empty] | 新增（20200212） | W0022019版中兴技术质量要求王震宇2019-12-19顾客质量要求评审表 | 黄文奇 | 周炜专
|  | 公用 | ⑥高速材料各厂家品牌标识在FP商标旁边或周期旁边增加，以后不要再进行EQ确认。比如使用的是联茂IT170GT，则标识I，I用圆圈圈住 | [10 empty] | 新增（20200515） 新增20220523（新增基材品牌） | W002中兴通讯高速材料标识新规王震宇2020-05-12顾客质量要求评审表 660024中兴通讯2022年度技术质量要求王震宇2022-05-11顾客质量要求评审表 | 张友柱 | 周炜专
|  | 公用 | ⑦默认在字符层添加"MADE IN CHINA"字样，注意字母都是大写 | [10 empty] | 新增20230626 | 660024板面增加字符标识的要求危永亮2023-06-25顾客质量要求评审表 | 张友柱
3 | 表面工艺 | CAM | ①对于沉银表面工艺，CAM在ERP中沉银工序工艺备注：要求使用麦德美、乐思或德瑞勤药水； | [9 empty] | 1.识别表面工艺为“沉银”，自动备注“使用麦德美药水”
4 | 钻孔 | 公用 | ①注意核实板内孔公差标注及板内槽设计；如下图，金属化孔（注意别看错孔属性！）公差+0.08/-0mm超我司能力, 需与顾客确认；
|  | 公用 | ②孔径公差要求（单位：mm） | 压接孔公差要求 | 特定 压接孔 | 孔直径大小 |  | 孔公差 |  | 完成孔的孔壁铜厚（CAM“最小孔壁铜厚”填写“20um”；电镀相关工序工艺对应备注如下孔铜范围要求） |  |  | 1.钻孔分析时，识别板内有对应成品孔径，未对应控制压接孔公差时，进行弹窗提醒； 2.指示检查时，提醒备注完成孔的孔铜；
[6 empty] | d=0.45mm或0.46mm |  | ±0.05mm |  | 孔铜20-60μm
[6 empty] | d=0.34mm |  | ±0.05mm |  | 孔铜20-50μm
[6 empty] | d=0.24mm |  | ±0.05mm |  | 孔铜25-50μm
[5 empty] | 常规 压接孔 | 孔直径大小 |  | d≤1.6mm |  | d＞1.6mm
[6 empty] | 公差要求 |  | ±0.05mm |  | ±0.08mm
|  |  |  | 针对0.8mm、1.6mm两个临界点公差选择，因公英制转化误差问题，统一按如下方式处理： ①金属0.8mm转化后（如0.8002mm），直接按+0.08mm/-0.05mm控制； ②其他条件下的临界点，按照更严格的选择公差即可，不用确认； | [9 empty] | 新增（2019/7/27） | 防止公英制转化误差导致公差选错，参考华为进行进一步明确； | 周炜专 | 段会民
|  |  |  | 非压接孔孔公差要求 | 孔属性 | 孔直径大小 | d≤0.31mm | 0.31＜d≤0.8mm | 0.8＜d≤1.6mm | 1.6＜d≤2.5mm | 2.5＜d≤6.0mm | d＞6.0mm
[5 empty] | 金属孔 （PTH） |  | 0.05mm/-∞ | ±0.08mm | +0.1/-0.05mm | +0.15 /-0.05mm | +0.15/-0.05mm | +0.3 /-0.05mm
[5 empty] | 非金属孔 (NPTH) |  | ±0.05mm | ±0.05mm | +0.08/-0.05mm | +0.1/-0.05mm | +0.1/-0.05mm | +0.3/-0.05mm
|  | 公用 | ③槽孔公差按照如下控制，需要采用铣槽方式时，金属按+/-0.125mm控制，非金属按照+/-0.1mm控制。 | [10 empty] | 新增（2019/01/03） | 客户下发协议变更W00220181101 | 段会民 | 周炜专
|  | 公用 | ④客户对应孔设计如果是圆圈形状，注意核实孔径大小是否可以优化按钻孔制作，按对应孔公差控制，不要直接全部按铣孔制作；如果必须采用铣孔加工的，金属按+/-0.125mm控制，非金属按照+/-0.1mm控制。
|  | 公用 | ⑤对不同网络的距离＜0.60mm，必须采用分段钻或跳钻等方法，确保玻纤完整 | [10 empty] | 新增20220523 | 660024中兴通讯2022年度技术质量要求王震宇2022-05-11顾客质量要求评审表 | 张友柱
5 | 线路 | CAM | ①泪滴要求： A.允许在焊盘与导线连接处加泪滴； B. ENIG+OSP板、I-Ag板：允许对宽度≤0.25mm的线在盘/线连接位(包含无孔焊盘)加泪滴； | [10 empty] | 新增（2019/01/03） | 客户下发协议变更W00220181101 | 段会民 | 周炜专
②ERP沉铜工序备注：背光要求大于9级
6 | 阻焊 | 公用 | ①绿色油墨（含绿色亚光）：中兴阻焊油墨选择规则如下，预审按照如下对照表，CAM按照如下对照表，核对制作单“油墨型号”填写是否正确；对应“油墨型号”进行填写： 优先选用：TAIYO PSR-4000； 允许选用：Taiyo PSR-2000、TAMURA DSR-330、台湾永胜泰 R500、Goo PSR550、Huntsman PR77C、红太HT-50； | [9 empty] | 1.CAM自动关联预审端信息，自动在流程中进行备注。如果不能自动备注，弹窗进行提醒； | 更改（2019/4/2） | 用客户要求取代内部规则 | 段会民 | 周炜专
|  |  | ②非绿色油墨：无要求 | [10 empty] | 新增（2019/4/9） | 客规遗漏信息补充明确 | 段会民 | 周炜专
7 | 过孔工艺 | 公用 | ①BGA区域有测试孔（一面开小窗一面开大窗）时，BGA区域测试孔按不塞孔制作；
|  | 公用 | ②如果顾客要求过孔塞孔，但这些过孔中有部分孔双面开窗，部分单面开窗； 客户要求双面开窗的过孔塞孔时，优先与客户确认按盘中孔塞孔，接受非焊接面有绿油帽；客户不同意时按半塞孔。（原因：不塞孔贴片时容易漏锡）； 单面开窗按盘中孔塞孔,但是，需与顾客确认接受孔单边最大2mil渗油；
|  | 公用 | ③表面处理为OSP时，不允许阻焊半塞孔； | [9 empty] | 识别OSP表面工艺，流程中存在“半塞孔”时，弹窗卡死；
|  | 公用 | ④为防止阻焊油墨入孔问题，对取刀刀径≤0.35mm，非阻焊塞孔的过孔，按如下规则处理（注意核实按如下取刀是否可行）：≤0.31mm双面开窗孔，因与0.05mm/-∞公差冲突问题；钻刀孔径表中不填公差，CAM备注“此板存在≤0.31mm双面开窗小孔，公差需按+0.05mm/-∞，请注意避免绿油入孔问题” | [10 empty] | 新增（2019/04/01） 更新2019/6/27 更新2019/07/09 更新2019/11/15 | 技术中心解决阻焊入孔问题增加要求； 更新描述“成品孔径0.25mm”改为“≤0.25mm” 更新描述“成品孔径≤0.25mm”改为“取刀刀径<0.35mm” 增加解决：双面开窗孔，因与0.05mm/-∞公差冲突问题；钻刀中不填公差， | 段会民 | 周炜专
|  |  | 完成铜厚 (注意核实基铜对应完成铜厚) |  |  | 钻孔刀径 |  |  | 阻焊制作方式 （编写MI流程时注意）
|  |  | 完成铜厚要求＜73um |  |  | 【0.3-0.35】mm （优先取刀0.35mm） |  |  | 丝印
|  |  | 完成铜厚＞73um |  |  | 0.35mm |  |  | 丝印
[6 empty] | 0.3mm |  |  | 静电喷涂（阻焊油墨选用：PSR 2000 SP200T）
|  |  | ⑤背钻塞孔要求：（背景）因背钻绿油塞孔不良，造成孔内残留药水，从而使孔壁断开造成开路或微开路； 工程按如下执行： 1）客户有明确要求绿油塞孔，不能更改为树脂塞孔，按客户要求即可； 2）客户没有明确要求绿油塞孔（注意：如下孔表指示也可理解为“没有要求”）、或者明确要求树脂塞孔的，按树脂塞孔制作，不用确认； | [10 empty] | 新增（2019/10/23） | 客户反馈质量预警，更改明确树脂塞孔要求 | 杜香华 | 周炜专
|  | 公用 | ⑥板厚大于等于2.8mm单板，塞孔使用树脂塞孔 | [10 empty] | 新增20220523 | 660024中兴通讯2022年度技术质量要求王震宇2022-05-11顾客质量要求评审表 | 张友柱
8 | 字符 | 公用 | ①类似如下设计白油块上焊盘，直接按掏开做，保证白油不上盘，无需确认；
9 | 外形 | 公用 | ⑧桥连处的邮票孔严格按客户设计要求，桥连处没有邮票孔的按实际文件，不加邮票孔，(举例如附图：)
10 | coupon添加 | 公用 | 当同时满足以下三条要求时候,预审会指示增加对准度及铣偏测试条； 1)物料编码对应开头是04015、04018; 2)层数≥6层; 3)有工艺边; (注意:当工艺边宽度＜4mm时,需要与客户确认加大工艺边宽度或不添加对准度测试条) CAM按照以下要求进行coupon添加:(来源于PCN) 1）Genesis F8脚本执行生成中兴测试条； 2)coupon测试模块添加在工艺边中间位置，与外形线相切，内层削铜一侧朝板外放置（如附图：）。（注意：若交货单元四周都有工艺边时工艺边上都要按此要求添加coupon测试模块，若厚铜板测试模块中的蚀刻字宽度需要优化满足规范能力） | [10 empty] | 2019/8月/5日 2020/4/20 | PCN要求 添加Coupon的添加方式 | 段会民 张友柱 | 周炜专
11 | 背钻 | 公用 | ①背钻深度对应的残桩需要满足以下要求，请注意计算核实； | [10 empty] | 新增（2019/01/03） | 客户下发协议变更W00220181101 | 段会民 | 周炜专
12 | 阶梯槽 | 公用 | ①阶梯板的加工要求见下表所列： | [10 empty] | 新增（2019/01/03） | 客户下发协议变更W00220181101 | 段会民 | 周炜专
13 | 金手指 | 公用 | ①金手指开窗要求：金手指的开窗需要按客户的GERBER文件制作，如果存在非常规金手指开窗（如金手指旁边物件露出等）异常设计时，EQ确认；
|  | CAM | ②金手指尺寸公差按照如下图所示控制，注意对应原始尺寸需要测量并截图指示生产（客户没有特殊要求时，倒斜边深度按照0.15mm+/-0.1mm控制（如图，确保最大0.25mm），角度45°+/-5°） | [10 empty] | 新增（2019/01/03） | 客户下发协议变更W00220181101 | 段会民 | 周炜专
|  | CAM | ③为满足上述金手指宽度公差要求，技术中心评审:①须按光电板方式制作,②水金板以及铜厚≤0.5OZ基铜可以按现有方式制作,非水金板及铜厚≥1OZ基铜金手指补偿值同BGA补偿值一样；
|  | 公用 | ④长短及分段金手指要求附件： | [10 empty] | 见附件蓝色字体（2019/01/03） | 客户下发协议变更W00220181101 | 段会民 | 周炜专
14 | 厚铜板 | 公用 | ②厚铜板（内外所有层完成铜厚≥2OZ）测试要求: A.耐电压测试： 预审指示做耐压测试时，如果同时有具体耐电压测试要求时，对应进行备注给生产； 如果没有具体要求时，按照如下默认测试方法： a)测试图形可以采用梳型、Y型电极，或者选择实物单板相同或者不同层的平行导线； b）测试前无需进行回流前处理，测试条件：电压1500V，电流0.1mA,时间10s，电压每秒爬升500V到1500V维持3～5秒； B.电感测试： 有线圈设计同时有电感测试要求，测试图形位置见如下图红色位置（顾客有电感值要求时，预审需要提供磁芯和参数；顾客没有电感值要求时，预审同样需要提供测试方法；如果不做电感测试，预审同样需要对应指示）
15 | 电源板 | 公用 | ③电源板加工要求（预审有指示时):
|  | 公用 | A.电源板完成铜厚（注意包含孔铜）需满足IPC-III级标准；
|  | CAM | B.对做耐电压测试的电源板，CAM在ERP耐压测试工艺备注:电压需要比要求的值高300V； | [9 empty] | 对做耐电压测试的的电源板，识别ERP中有“耐压测试”流程中备注:电压需要比要求的值高300V
|  | CAM | C. 电源板，CAM进行工艺备注：塞孔油墨高度不能超过焊盘50um。
|  | CAM | D.电源板完成铜厚≥1.5oz时，电源板的线路转角处阻焊层厚度Z≥10μm。CAM在“阻焊”“最小拐角厚度”对应填写:10um；
|  | CAM | E.电源板，铜厚≥2OZ，禁止使用喷涂工艺 | [10 empty] | 新增（20200212） 删除20200601 | W0022019版中兴技术质量要求王震宇2019-12-19顾客质量要求评审表 | 黄文奇 张友柱 | 周炜专
| 高速板 | 公用 | ④高速板产品阻抗加工一致性要求。 A.高速产品识别：技术说明表中，阻抗要求误差为±8%。（CAM识别有此阻抗公差，预审指示无如下测试要求时，进行EQ确认） B.CAM注意备注：“测试频率：Coupen测试100%测试，板内阻抗20%抽测”(随光绘有详细说明测试具体线路文档，如下图所示)。
| 功放城堡板 | 公用 | 功放城堡板需烘板整平流程，防止板子翘曲变形，绝对变形量小于等于1.0mm（客户PN号以0400207开头即功放城堡板） | [10 empty] | 新增（20200212） | W0022019版中兴技术质量要求王震宇2019-12-19顾客质量要求评审表 | 黄文奇 | 周炜专
16 | 其他 | CAM | 图形位置公差备注(注意选择相对mark点距离相对最远的开窗导体，进行距离测量并截图；同时按照如下对应备注公差) (1) 外形尺寸≤400mm时，图形到Mark公差为±3mil内。 (2) 400mm＜外形尺寸≤600mm时，图形到Mark公差为±4mil内。 (3) 外形尺寸＞600mm时，图形到Mark公差为±5mil内 | [10 empty] | 新增（2019/01/03） 更新20211025 | 客户下发协议变更W00220181101 中兴刚标更新王震宇2021-09-14660024民品顾客质量要求评审表 | 段会民 张友柱 | 周炜专
|  |  | ⑥打叉板要求：Set中的UNIT数≤20unit时，允许有一个打叉；超过20unit时，不允许打叉板； 预审未特殊指示时，打叉板总占比最大不能超过交货数的3% | [9 empty] | 关联填写项，进行防呆； | 增加“打叉板总占比最大不能超过交货数的3%”要求（2019/01/03） | 客户下发协议变更W00220181101 | 段会民 | 周炜专
|  | 电测参数 | 电压≥200V，短路电阻20MΩ | [10 empty] | 新增（20210203） | 客户协议W00220181101中电测参数补充到客规中 | 张友柱
|  | 共用 | 除普通中、高Tg FR4材料外，其他的都需要增加回流焊流程 终检工序备注：100%回流后测涨缩，涨缩值必须在中值附近才能出货，前20个批次回流后100%测涨缩，涨缩稳定后每批次抽测30% 并提供图形到MARK点的距离标注图纸给生产 涨缩管控要求：(1) 外形尺寸≤400mm时，图形到Mark公差为±3mil内。 (2) 400mm＜外形尺寸≤600mm时，图形到Mark公差为±4mil内。 (3) 外形尺寸＞600mm时，图形到Mark公差为±5mil内 (4)孔位到板边的精度要求+/-0.125mm（+/-5mil） | [9 empty] | 非IT-180A板材，预审检查时，直接报红“非IT-180A板材，无法满足CAF要求” | 新增（20200427） 更新20211104 | ZTE TRX板沟通纪要 中兴补充标注（涨缩相关）王震宇2021-10-30660024民品顾客质量要求评审表 | 张友柱 张友柱 | 周炜专
|  |  | 孔铜要求（刚性板和刚揉板) | [9 empty] | 非IT-180A板材，预审检查时，直接报红“非IT-180A板材，无法满足CAF要求” | 新增（20200610） | W00220181101 | 张友柱 | 周炜专
|  |  | P4（揉板和刚揉板）按照如下要求执行 | [10 empty] | 新增（20200622） | / | 张友柱 | 周炜专
|  |  | 对于SMD定义的焊盘，需要对焊盘进行等大处理。确保同一封装下，非SMD焊盘与SMD焊盘等大（大小基本相同即可） | [10 empty] | 新增20211025 | 中兴刚标更新王震宇2021-09-14660024民品顾客质量要求评审表 | 张友柱
|  |  | SMT焊盘公差要求+0.08mm/-0.05mm；当0.2mm＜焊盘尺寸≤0.25mm时，±0.03mm | [10 empty] | 新增20211025 | 中兴刚标更新王震宇2021-09-14660024民品顾客质量要求评审表 | 张友柱
|  |  | POFV包覆铜要求最小5μm，盖覆铜最小10μm，包覆铜延伸长度最小25μm | [10 empty] | 新增20211025 | 中兴刚标更新王震宇2021-09-14660024民品顾客质量要求评审表 | 张友柱

## Sheet3 (hidden)
序号 | 顾客PDF名称 | 表面处理 | 孔径范围（mm） | 孔径公差（mm）
1 | GS163.pdf | 有铅喷锡 | 0.3429--4.699 | +0.0762/-0.0508
|  |  | 4.7625--6.2484 | +0.0762/-0.0508
|  |  | 6.35--19.05 | +0.0762/-0.0508
2 | GS161.pdf | 有铅喷锡 | 0.3429~4.699 | +0.0762/-0.0508
3 | GS-175(H).pdf | 有铅喷锡
4 | GS175.pdf | 有铅喷锡
5 | GS177.pdf | 有铅喷锡
6 | GS202.pdf | 有铅喷锡 | 4.7625~6.2484 | +0.1016/-0.0508
7 | GS265+.pdf | 无铅喷锡
8 | GS261.pdf | 沉金 镍厚（Ni）:3--6um, 金厚（Au）:0.05--0.13um
9 | GS266.pdf
10 | GS267.pdf
11 | GS300.pdf | MACDERMID M-COAT | 6.35~19.05 | +0.127/-0.0508
12 | GS-397.pdf | 镍钯金
13 | GS413.PDF | 沉锡