## 特殊客规标准
领域 | 零部件 | 客规参数 | 标准等级 | 输入参数 | 标准输出 | 附件 | 是否自动化 | 是否精确匹配 | 是否重要规则 | 客户代码 | 终端客户代码 | 客规来源
叠层阻抗 | 板厚 | 成品板厚公差 | 标准A | 1.0mm≤成品板厚＜1.7mm | ±10% | / | 是 | 是 | 是 | V3OL | / | JP0025stm_1265e_21_s(3)景辉2024-12-24顾客质量要求评审表
叠层阻抗 | 板厚 | 成品板厚公差 | / | 成品板厚≥1.7mm | ±13% | / | 是 | 是 | 是 | V3OL | /
钻孔 | 孔 | 孔径公差 | 标准B | 完成孔径为3.4mm 属性：NPTH孔 | +0.1mm/-0 | / | 是 | 是 | 是 | V3OL | /
钻孔 | 槽孔 | 槽长宽公差 | 标准C | 属性：Nslot 槽长槽宽比＜2 | 槽宽：3.4mm+0.1mm/-0 槽长：5mm+/-0.1mm | / | 是 | 是 | 是 | V3OL | /
钻孔 | 孔 | 压接孔孔铜厚度 | 标准B | 压接孔：是 | ≥25um | / | 是 | 是 | 是 | V3OL | /
钻孔 | 孔 | 孔径公差 | / | 属性：过孔 | ±0.1mm | / | 是 | 是 | 是 | V3OL | /
钻孔 | 孔 | 孔径公差 | 标准A | 0.6mm＜孔径＜2mm 属性：PTH孔（非过孔） | ±0.1mm | / | 是 | 是 | 是 | V3OL | /
钻孔 | 孔 | 孔径公差 | 标准B | 孔径＞2mm 属性：PTH孔（非过孔） | ±0.15mm | / | 是 | 是 | 是 | V3OL | /
钻孔 | 孔 | 孔径公差 | 标准B | 孔径＜1.8mm 属性：NPTH孔 | ±0.05mm | / | 是 | 是 | 是 | V3OL | /
钻孔 | 孔 | 孔径公差 | 标准B | 孔径≥1.8mm 属性：NPTH孔 | ±0.1mm | / | 是 | 是 | 是 | V3OL | /
阻焊 | 阻焊 | 阻焊开窗公差 | / | 当线宽线距3mil-6mil时 | ±0.04mm | / | 是 | 是 | 是 | V3OL | /
阻焊 | 阻焊 | 阻焊开窗公差 | / | 当线宽线距＞6mil时 | ±0.15mm | / | 是 | 是 | 是 | V3OL | /
线路图形 | 常规线 | 内层线宽公差 | / | 当线宽线距＜4mil时 | ±30% | / | 是 | 是 | 是 | V3OL | /
线路图形 | 常规线 | 内层线宽公差 | / | 4mil≤线宽线距＜8mil | ±20% | / | 是 | 是 | 是 | V3OL | /
线路图形 | 常规线 | 内层线宽公差 | / | 线宽线距≥8mil | ±0.05mm（2mil) | / | 是 | 是 | 是 | V3OL | /
线路图形 | 常规线 | 外层图形蚀刻公差 | / | 当线宽线距＜4mil时 | ±30% | / | 是 | 是 | 是 | V3OL | /
线路图形 | 常规线 | 外层图形蚀刻公差 | / | 4mil≤线宽线距＜8mil | ±20% | / | 是 | 是 | 是 | V3OL | /
线路图形 | 常规线 | 外层图形蚀刻公差 | / | 线宽线距≥8mil | ±0.05mm（2mil) | / | 是 | 是 | 是 | V3OL
SMD焊盘 | SMD焊盘尺寸公差 | SMD焊盘尺寸公差 | 标准C | 当SMD焊盘宽度≤0.35mm（14mil)时 | ±0.04mm(1.6mil) | / | 是 | 是 | 是 | V3OL | /
SMD焊盘 | SMD焊盘尺寸公差 | SMD焊盘尺寸公差 | 标准C | 当SMD焊盘宽度＞0.35mm（14mil)时 | ±0.06mm(2.4mil) | / | 是 | 是 | 是 | V3OL | /
BGA焊盘 | BGA焊盘尺寸公差 | BGA焊盘尺寸公差 | 标准B | 当BGA焊盘宽度≤0.35mm（14mil)且线宽线距≥4mil时 | ±0.04mm（1.6mil) | / | 是 | 是 | 是 | V3OL | /
BGA焊盘 | BGA焊盘尺寸公差 | BGA焊盘尺寸公差 | 标准B | 当BGA焊盘宽度＞0.35mm（14mil)且线宽线距＜4mil时 | ±0.04mm（1.6mil) | / | 是 | 是 | 是 | V3OL | /
BGA焊盘 | BGA焊盘尺寸公差 | BGA焊盘尺寸公差 | 标准B | 当BGA焊盘宽度＞0.35mm（14mil)且线宽线距≥4mil时 | ±0.06mm（2.4mil) | / | 是 | 是 | 是 | V3OL | /
V-CUT | V-CUT余厚 | V-CUT余厚 | 标准A | V-CUT:是 板厚：1mm | 0.5mm±0.1mm | / | 是 | 是 | 是 | V3OL | /
V-CUT | V-CUT余厚 | V-CUT余厚 | 标准A | V-CUT：是 板厚：1.2mm | 0.5mm±0.1mm | / | 是 | 是 | 是 | V3OL | /
V-CUT | V-CUT余厚 | V-CUT余厚 | 标准A | V-CUT：是 板厚：1.5mm | 0.7mm±0.1mm | / | 是 | 是 | 是 | V3OL | /
V-CUT | V-CUT余厚 | V-CUT余厚 | 标准A | V-CUT：是 板厚：2.0mm | 0.9mm±0.1mm | / | 是 | 是 | 是 | V3OL | /
V-CUT | V-CUT角度 | V-CUT角度 | / | V-CUT:是 | 30°-50° | / | 是 | 是 | 是 | V3OL | /
V-CUT | V-CUT角度公差 | V-CUT角度公差 | 标准A | V-CUT:是 | ±5° | / | 是 | 是 | 是 | V3OL | /
外形 | 外形边 | 外形公差 | / | 当外形尺寸≤100mm时 | ±0.2mm | / | 是 | 是 | 是 | V3OL | /
外形 | 外形边 | 外形公差 | / | 外形尺寸=200mm | ±0.25mm | / | 是 | 是 | 是 | V3OL | /
外形 | 外形边 | 外形公差 | / | 外形尺寸=300mm | ±0.3mm | / | 是 | 是 | 是 | V3OL | /
外形 | 外形边 | 外形公差 | / | 外形尺寸=400mm | ±0.35mm | / | 是 | 是 | 是 | V3OL | /
外形 | 外形边 | 外形公差 | / | 外形尺寸=500mm | ±0.4mm | / | 是 | 是 | 是 | V3OL | /
外形 | 外形边 | 外形公差 | / | 外形尺寸=600mm | ±0.45mm | / | 是 | 是 | 是 | V3OL | /
外形 | 外形边 | 外形公差 | / | 外形尺寸=700mm | ±0.5mm | / | 是 | 是 | 是 | V3OL | /
叠层阻抗 | 翘曲 | 翘曲度 | / | 当边长＜100mm时 | ≤1% | / | 是 | 是 | 是 | V3OL | /
叠层阻抗 | 翘曲 | 翘曲度 | / | 当100mm≤边长＜200mm时 | ≤0.6% | / | 是 | 是 | 是 | V3OL | /
叠层阻抗 | 翘曲 | 翘曲度 | / | 当200mm≤边长＜300mm时 | ≤0.5% | / | 是 | 是 | 是 | V3OL | /
线路图形 | Mark点 | Mark点到金属化孔的最大位置偏差 | 标准A | 当两者最大距离≤400mm时 | ±0.15mm | / | 是 | 是 | 是 | V3OL | /
线路图形 | Mark点 | Mark点到金属化孔的最大位置偏差 | / | 两者最大距离=500mm时 | ±0.2mm | / | 是 | 是 | 是 | V3OL | /
线路图形 | Mark点 | Mark点到金属化孔的最大位置偏差 | / | 两者最大距离=600mm时 | ±0.25mm | / | 是 | 是 | 是 | V3OL | /
线路图形 | Mark点 | Mark点到金属化孔的最大位置偏差 | / | 两者最大距离=700mm时 | ±0.3mm | / | 是 | 是 | 是 | V3OL | /
线路图形 | Mark点 | Mark点到金属化孔的最大位置偏差 | / | 两者最大距离=800mm时 | ±0.35mm | / | 是 | 是 | 是 | V3OL | /
线路图形 | Mark点 | Mark点到金属化孔的最大位置偏差 | / | 两者最大距离=900mm时 | ±0.4mm | / | 是 | 是 | 是 | V3OL | /
线路图形 | Mark点 | Mark点到金属化孔的最大位置偏差 | / | 两者最大距离=1000mm时 | ±0.45mm | / | 是 | 是 | 是 | V3OL | /
表面处理 | 沉金 | 沉金金厚 | 标准A | 表面处理：含沉金 | 0.05-0.1μm | / | 是 | 是 | 是 | V3OL | /
表面处理 | 金手指类 | 金手指金厚 | / | 金手指:是 | 0.5μm | / | 是 | 是 | 是 | V3OL | /
表面处理 | 金手指类 | 金手指镍厚 | / | 金手指:是 | 3-8μm | / | 是 | 是 | 是 | V3OL | /
表面处理 | 电镀硬金 | 电镀硬金金厚 | / | 表面处理：镀硬金 含镍：是 位置区域：邦定区域 | 0.5μm | / | 是 | 是 | 是 | V3OL | /
表面处理 | 电镀硬金 | 电镀硬金镍厚 | / | 表面处理：镀硬金 | ≥4μm | / | 是 | 是 | 是 | V3OL | /
测试 | 绝缘电阻 | 最小绝缘电阻 | / | 飞针测试：是 | 500MΩ | / | 是 | 是 | 是 | V3OL | /
阻焊 | 阻焊盖油 | 导体表面最大阻焊厚度 | / | 外层最小完成铜厚≤30μm | 30μm | / | 是 | 是 | 是 | V3OL | /
阻焊 | 阻焊盖油 | 导体表面最大阻焊厚度 | / | 外层最小完成铜厚＞30μm | 50μm | / | 是 | 是 | 是 | V3OL | /
线路图形 | 内层孔环 | 内层孔环标准 | / | / | 25μm | / | 是 | 是 | 是 | V3OL | /
线路图形 | 外层孔环 | 外层孔环标准 | / | / | 50μm | / | 是 | 是 | 是 | V3OL | /
线路图形 | NPTH孔环 | 外层非支撑孔环标准 | / | / | 0.2mm | / | 是 | 是 | 是 | V3OL | /

## 工程协议类
领域 | 零件 | 问题描述 | 设计场景 | 输入参数 | 标准等级 | 处理方式 | 操作要求 | 客户代码 | 终端客户代码 | 是否自动化 | 是否精确匹配 | 是否重要规则 | 附件 | 落地方式 | 客规来源
其他 | 常规产品 | EQ确认注意事项 | / | EQ使用语言：是 | / | 需要提供中英文双语EQ | 工程处理 | V3OL | / | 否 | 是 | 是 | / | 按客户要求
其它 | 常规产品 | 客户设计文件不符合我司通用设计规则时如何处理？ |  | / |  | 在制作文件时中禁止修改客户的数据，如果有超制程能力的，需要修改客户数据时需要与EQ确认，客户批准后方可执行。 | EQ确认 | V3OL | / | 否 | 是 | 是
叠层阻抗 | 板厚 | 0.5mm≤板厚＜1.0mm，板厚公差要求+/-10%或者无公差时如何处理？ | 单双面板：是 | / | / | 与客户EQ确认公差 | EQ确认 | V3OL | / | 否 | 是 | 是 | / | 按客户要求 | JP0025stm_1265e_21_s(3)景辉2024-12-24顾客质量要求评审表
叠层阻抗 | 板厚 | 0.6mm≤板厚＜0.8mm，板厚公差要求+/-0.05mm或者无公差时如何处理？ | 多层板：是 | / | / | 与客户EQ确认公差 | EQ确认 | V3OL | / | 否 | 是 | 是 | / | 按客户要求
阻焊 | 阻焊开窗 | 线宽线距1.2mil-3mil（含3mil),阻焊开窗公差要求+/-0.025mm或者没有公差要求时，如何处理？ | / | / | / | 与客户EQ确认公差 | EQ确认 | V3OL | / | 否 | 是 | 是 | / | 按客户要求
BGA焊盘 | BGA焊盘尺寸公差 | 焊盘宽度≤0.35mm（14mil）且线宽线距＜4mil，BGA焊盘尺寸公差要求+/-0.025mm时或者没有公差要求时，如何处理？ | / | / | / | 与客户EQ确认公差 | EQ确认 | V3OL | / | 否 | 是 | 是 | / | 按客户要求
叠层阻抗 | 翘曲 | 边长＞300mm，弓曲最大高度要求＜1.5mm或者没有提供翘曲度要求时，如何处理？ | / | / | / | 与客户EQ确认翘曲度最大值 | EQ确认 | V3OL | / | 否 | 是 | 是 | / | 按客户要求
字符 | 阻焊标记 | 如果客户没有指定标记添加的位置时，如何处理？ | / | / | / | EQ确认标记位置 | EQ确认 | V3OL | / | 否 | 是 | 是 | /