## 特殊客规标准记录
存储ID | 领域 | 零件 | 客规参数 | 输入参数 | 标准输出 | 附件 | 客户代码 | 更新人 | 更新时间 | 客户要求来源
1 | 叠层阻抗 | 翘曲 | 翘曲度 | / | 0.75% |  | AD6L | zhangyouzhu | 2026/4/1 10:23:15 | 420389 PCB进料检验规范(吴锐2025-09-19顾客质量要求评审表
2 | 外形 | V-CUT | V-CUT余厚 | 板厚＞1.0mm：是 | 板厚的1/3 |  | AD6L | zhangyouzhu | 2026/4/1 10:54:05
3 | 外形 | V-CUT | V-CUT余厚 | 板厚≤1.0mm：是 | 板厚的1/2 |  | AD6L | zhangyouzhu | 2026/4/1 10:54:49

## 特殊工程标准
存储ID | 领域 | 零件 | 问题描述 | 设计场景 | 处理方式 | 操作要求 | 附件 | 客户代码 | 更新人 | 更新时间 | 客户要求来源
1 | 其它 | 常规产品 | 此代码的扭曲计算公式方法？ | / | 扭曲计算公式：[翘起高度/对角线长度]×100%；计算公式请备注在功能检查 | 工程处理 |  | AD6L | zhangyouzhu | 2026/4/1 10:20:27 | 420389 PCB进料检验规范(吴锐2025-09-19顾客质量要求评审表
2 | 其它 | 常规产品 | 当客户设计的板边与导体的间距不符合IPC-2222的设计要求时，如何处理？ | / | 与客户EQ确认加大间距或者接受露铜或者晕圈触及导体 | EQ确认 |  | AD6L | zhangyouzhu | 2026/4/1 10:20:27 | 420389 PCB进料检验规范(吴锐2025-09-19顾客质量要求评审表